## Sheet1
Category | No | 注意事项 | 事项描述 | 正确做法
Scan | 1 | I-line 光阻不可使用28XX/29XX/PUMA/Uvision，KRF光阻不可使用Uvision机台scan | 由于YE机台scan波段与部分litho process机台相近，如I-line (28XX/29XX/PUMA/Uvision)，KRF（Uvision)，会造成二次曝光，形成PR damage | 建立PR type recipe前必须了解PR type，选择合适的YE scan 机台及扫描波段，并且必须勾选UV sensitive选项
| 2 | Dry etch和Wet clean之间禁止进行开Foup门动作 | Dry etch与WET clean 之间scan等打开foup门动作将导致condense defect，造成CP Loss | Data 收集应在Wet clean 站点之后进行
| 3 | CTW CMP E-beam扫描过的wafer不可以再次与水接触 | 表面电荷聚集与水接触后容易形成钨的化合物 | CTW E-beam站点应开在CTW_ANL之后
| 4 | VIA ASI不能backside clean到前段做E-Beam scan | 造成VIA孔底层铜析出 | VIA ASI ebeam scan 需在后段E-Beam机台进行扫描
Review | 1 | IMMA*前Dep layer 禁止review | IMMA*前Dep layer 在Review 后会对IMM HMDS chamber产生影响，导致后续进相同Chamber作业的lot suffer AA damager | 对于IMMA*前Dep layer 禁止开站； 若特殊需求需要进行RC scan，禁止包含Review站点
| 2 | G1OX DEP站点禁止review | Review后将对AA造成 damage，defect区域与SEM review FOV match | G1OX DEP站点禁止开站； 若特殊需求需要进行RC scan，禁止包含Review站点
| 3 | Process机台异常造成 worse map避免进review机台 | Worse map surface particle进入review机台后将对机台造成污染 | 若必须进行review，review完成后必须加测PD，PD ok方可release机台，否则通知EE进行清机
| 4 | TM BS 不能进行review | TM BS 进行review在CMP容易形成pit defect | TM_BS站点不进行开站
| 5 | Review 机台禁止使用IPA 擦拭chamber和部件，AA/POLY/CT DARC站点临时禁止 review | 40nm reviewed wafer（after IPA clean) CP feedback ring map fail, 澄清root cause前inhibit 40LP AA poly CT DARC review | Root cause澄清前AA/POLY/CT DARC站点临时禁止 review
| 6 | PH Process前的ANL站点禁止进行scan及review | Reivew 后在后续PH layer形成ring map散射状defect | 关闭后紧跟Photo的WELL ANL scan站点；需至安全站点进行defect trace
RC | 1 | RC Creat 注意事项 | RC creat 步骤注意事项、Q-time设置、foup 状态确认 | 确认RC选择站点、wafer数量、foup状态、Q-time信息
| 2 | RC中站点与RC Start & End站点 FOUP type、contamination 必须否保持一致 | 状态不一致将导致RC结束后不能继续Process，需要主管同意后提交需求申请单，由厂长级领导审核同意后，交由IT部门在后台修改FOUP type | 在RC创建过程中必须检查RC中站点与RC Start & End站点 FOUP type、contamination 必须否保持一致
| 3 | Q-time较短的危险站点尽量避免Creat RC加扫defect | 在较短Q-Time（<8H）站点的缺陷收集应尽量放至安全站点收集，否则长时间Over q-time将造成整卡lot的报废 | QT risk RC Owner必须提前评估over QT风险，必须在ESPT中进行 lot passdown，提前在RC站点设Hold提醒risk，自RC realsed开始必须时刻关注Lot status，必须追踪至下一个安全站点
Lot handle | 1 | 1. ISG film: STI Liner OX DEP,GATE2OX DEP后不可scrubber rework 2. ILD SIN DEP后不能做Scrubber rework 3. Poly ETCH不可进行scrubber 4. Photo layer particle不可进行scrubber 5. NDC layer 不可进行scrubber 6. BD layer 不可进行scrubber | 1. AALOX_DEP后scrubber，AA pattern有被刮倒风险，GATE2OX较薄，且为critical layer，scrubber风险大 2. ILD SIN film scrubber后将在ILDHARP/HDP_DEP产生void defect，造成low yield 3. Poly etch后scrubber，poly pattern有被刮倒风险 4. 光阻wafer直接scrubber将污染scrubber机台，suffer particle issue需litho进行PR Rework流程 5. NDC film厚度较薄，且NDC(SiC)与前层CU应力不匹配导致剥离 6. BD film为多孔材料，scrubber后水汽将残留 | 以上站点suffer particle issue后不可通过scrubber 进行rework
| 2 | 带光阻wafer禁止进行backside clean | 污染机台风险 | 带光阻wafer禁止进行backside clean
MES | 1 | 开站注意事项 | 1.避免同时选择多站点进行开站操作，以防不同站点sampling被覆盖； 2. scan lot /Skip lot设定中lot ID 后多 “,”，则100% scan和100%skip； 3. Lot Name Rule 设定若以‘*’结尾或者以‘，’结尾，Sampling 都是100% 4. Q-time站点必须设定Skip Q-Time Remain时间 | 1. 对于不同站点应逐条分开管控 2. 开站时检查scan /skip lot设定中无多余标点：“，”及“*” 3. Skip Q-time remain时间需根据当站Q-time及机台扫描时间进行合理设置，通常DF站点≤30min，BF站点≤60min
| 2 | DC Item维护 | DC Item应包括：AC,TC,REP,DEF1,DEF2,DEF3,缺失将导致MES无法正常收值 | 通过MES DC Spec Bin Class中将空值改为非空，新版flow已无该问题
foup | 1 | 镍制程Foup不能进YE机台 | 防止污染YE机台 | Ni制程过程中不可进行YE机台的操作
| 2 | CR FOUP在stocker时，禁止对FOUP内的lot做manual track in&track out动作 | 将会导致FOUP信息丢失 | CR FOUP在stocker时，禁止对FOUP内的lot做manual track in&track out动作
Stock | 1 | 同一Stock严禁集中大量出货 | 单词不超过5 lot，集中出货将造成stock down | Lot应逐卡调用，防止造成stock堵塞
Flow | 1 | 不同capability站点不可使用同一DCSpec Name | 不同capability站点使用同一DCSpec name将导致BF和DF站点共用同一SPC，将影响产品ooc管控 | 新flow签核时需检查无重复使用的DCSpec name，若发现应及时告知PIE更改